## 产品明细表
附件2：产品技术标准明细表
序号 | 产品名称 | 项目 | 技术标准 | 执行标准 | 预估采购数量/3年 | 产品图片
1 | 飞行箱 | 规格 | 45*21*34.5cm（±5mm） | QB/T 2155-2018《旅行箱包》 | 14000个 | =DISPIMG("ID_F5244771E0FF4D869352B0D06F30588C",1)
|  | 箱面 | 防泼水涂层、防刮伤进口800D高捻度尼龙+300D高捻度特多龙混纺
|  | 箱内夹板 | PP和ABS环保材料，箱体牢固、抗压、不变形
|  | 内里 | 抗菌环保150D/PU一次里+100%聚酯纤维，防泼水防刮伤耐磨耐用
|  | 包边 | 优质织带包边，里侧有加固附角
|  | 拉杆 | 黑色4节铝合金按制拉杆，管材壁厚1.1mm； 拉杆拉伸后高度（含轮）为102cm（±1cm）
|  | 走轮 | 黑色高强度灌注PU耐磨静音轮，内置碳钢轴承，可拆卸，不留污痕
|  | 箱锁 | 珍珠镍锌合金银色扫尼龙电镀金属锁芯密码锁
|  | 拉链 | 黑色YKK5号尼龙拉链
|  | 重量 | 总重量不高于4.0kg
3 | 坤包 | 规格 | 长32.5cm、宽9cm、高21.5cm | QB/T 1333-2018《背提包》 | 3400个
|  | 面料 | 黑色1680D*1680D双股锦纶杜邦面料，配皮为黑色牛皮
|  | 里料 | 抗菌环保150D/PU一次里+100%聚酯纤维，防泼水防刮伤耐磨耐用
|  | 拉链 | 珍珠叻拉头拉片YKK8号尼龙拉链
|  | LOGO | 车上“深圳航空”黑底红色塑料标牌
|  | 其他 | 塑料姓名吊牌一个
4 | 空勤行李箱 | 规格 | 长36.5cm、上侧宽18.5cm、下侧宽21.5cm、高51cm | QB/T 2155-2018《旅行箱包》 | 7500个
|  | 面料 | 黑色1680D*1680D双股锦纶杜邦面料，配皮为黑色牛皮
|  | 里料 | 抗菌环保150D/PU一次里+100%聚酯纤维，防泼水防刮伤耐磨耐用
|  | 拉杆 | 3节铝合金拉杆，TPR全包胶按制手把，管材壁厚1.1mm 拉杆拉伸后高度（含轮）为108cm（±1cm）
|  | 走轮 | 黑色灌注PU高强度耐磨静音万向轮，带碳钢轴承，可拆卸，不留污痕
|  | 箱锁 | 黑色海关密码锁
|  | LOGO | 车上“深圳航空”红底黄色塑料标牌
|  | 拉链 | YKK8号防爆拉链
|  | 重量 | 总重量不高于4.1kg
5 | 服装袋 | 规格 | 长62cm、宽10cm、高47.5cm | QB/T 1333-2018《背提包》 | 4500个
|  | 面料 | 黑色1680D*1680D双股锦纶杜邦面料，配皮为黑色牛皮
|  | 里料 | 抗菌环保150D/PU一次里+100%聚酯纤维，防泼水防刮伤耐磨耐用
|  | 拉链 | 珍珠叻拉头拉片YKK8号拉链，YKK5号尼龙拉链
|  | 密码锁 | 珍珠叻金属密码挂锁
|  | LOGO | 车上“深圳航空”红底黄色塑料标牌
|  | 其他 | 塑料衣架一个、涤纶布西服内套一个。

## 产品检测报告项目
产品名称 | 执行标准 | 检测项目 | 检测结果 | 允差范围 | 备注
所有产品 | QB/T 2155-2018 | 可分解有害芳香胺染料（mg/kg） | 未检出 | 限量值≤30
|  | 游离甲醛(mg/kg）：C类 | 未检出 | 限量值 ≤300
飞行箱 | FZ/T01057-2007 | 材质 | 800D+300D | 800D+300D尼龙混纺 允差为5%
| GB/T 4669-2008 | 克重 | 310g/m2 | 300g/m2
（允差为±15g）
服装袋 | FZ/T01057-2007 | 面料材质 | 1680D*1680D | 黑色1680D*1680D双股锦纶杜邦面料
|  | 独立里袋材质 | 150D*150D | 150D*150D加密涤纶
| GB/T 4669-2008 | 面料克重 | 300g/m2（允差为±15g） | 300g/m2（允差为±15g）
飞行箱、空勤行李箱 | QB/T 2155-2018 | 振荡冲击性能 | 未见损坏 | 未见损坏 | 负重8.15kg，提把和拉杆振荡冲击次数分别为1000次
|  | 箱锁耐用性能 | 正常开关，无异常 | 正常开关，无异常
|  | 拉杆耐疲劳性能 | 试验后拉杆无变形、卡阻、松脱等现象 | 试验后拉杆无变形、卡阻、松脱等现象 | 拉合3000次
|  | 行走性能 | 走轮直径磨损0.16mm | 试验后未见磨损 | 负重12kg
|  | 跌落性能 | 未见损坏 | 试验后未见损坏 | 负重12kg
|  | 滚筒冲击性能 | 未见损坏 | 试验后未见损坏 | 负重12kg
|  | 五金配件耐腐蚀性 | 测试后表面无腐蚀 | 无腐蚀
|  | 缝合强度 | 412N | 在100mm*30mm有效面积上不小于245N
坤包、服装袋 | QB/T 1333-2018 | 振荡冲击性能 | 未见损坏 | 未见损坏
|  | 拉链耐用度 | 试验后无掉牙、无错牙、无损坏 | 试验后无掉牙、无错牙、无损坏
|  | 缝合强度 | ≥240N | 在100mm*30mm有效面积上不小于240N
|  | 摩擦色牢度（沾色）/级 | 干擦≥3/4，湿擦≥2/3 | 干擦≥3/4，湿擦≥2/3
飞行箱、空勤行李箱、坤包、服装袋 | GB/T4745 | 防水性能 | 3-4具有较好的抗沾湿性能 | /

## 飞行箱检测报告数据
序号 | 检测项目 | 检测结果要求 | 其他要求
1 | 箱面材质 | 800D+300D尼龙混纺 | 1、检测报告应检项出现结果不合格，则直接取消投标资格。2、第1-2项为招标方产品技术要求。第3-12项检测依据为QB/T 2155-2018《旅行箱包》。13项为GB/T4745检测要求。
2 | 总重量 | 不高于4.0kg
3 | 可分解有害芳香胺染料（面料和辅料） | ≤30mg/kg
4 | 游离甲醛（面料和辅料） | ≤300mg/kg
5 | 拉杆耐疲劳性能 | 试验后拉杆无变形、卡阻、松脱等现象
6 | 振荡冲击性能 | 负重8kg，试验后提把、拉杆未见磨损
7 | 跌落性能 | 负重12kg，试验后未见损坏
8 | 行走性能 | 负重12kg，试验后未见磨损，走轮直径磨损不超过2mm
9 | 滚筒冲击性能 | 负重12kg，试验后未见损坏
10 | 箱锁耐用性能 | 箱锁能正常开关，无异常
11 | 缝合强度 | 面层材料之间的缝合强度在100mm*30mm有效面积上不小于240N
12 | 五金配件耐腐蚀性 | 表面无腐蚀
13 | 防水性能 | 3-4具有较好的抗沾湿性能

## 飞行箱打样要求
序号 | 样品名称 | 数量 | 单位 | 规格 | 技术要求
1 | 飞行箱 | 1 | 个 | 45*21*34.5cm（±5mm） | 1、防泼水涂层、防刮伤进口800D高捻度尼龙+300D高捻度特多龙混纺；
2、150D/PU抗菌环保内里，100%聚酯纤维；
3、箱内箱包拉链为黑色YKK5号尼龙拉链；
4、箱内夹板：PP塑料网板+PP板一体式包边工艺（环保材料）+PP塑料隔层板；
5、拉杆为4节铝合金按制拉杆，管材壁厚为1.1mm，伸拉顺滑；
6、珍珠镍锌合金银色扫尼龙电镀金属锁芯密码锁；
7、走轮为黑色耐磨静音轮，可拆卸；
8、拉杆拉伸后高度（含轮）为102±1cm；
9、总重量不高于4.0kg。
10、箱体右侧为拉链设计侧袋，箱体左侧为两个独立空间（一个翻盖设计，带魔术贴；一个为魔术贴封口设计），底部开小孔（孔径约5-8㎜），孔做封边处理。
11、拉杆箱手握处搭配保护套，配姓名吊牌。
2、投标样品参考图片：
=DISPIMG("ID_8F9327DB2B0F40BDB840DF96B65B1C9F",1)
深航飞行箱logo矢量图 （黑色底，黑色字）